## Zellspezifikationen
Zellspezifikationen
Stand: 02.11.2020
PEM RWTH - Hendrik Löbberding und Jonas Gorsch
Pouchzelle 1 |  |  |  |  | Prismatische Zelle 2 |  |  |  |  | Daten einer Zellschicht
Kapazität | 60 | Ah | Massenanteil Stapel | Massenanteil Zelle | Kapazität | 108 | Ah | Massenanteil Stapel | Massenanteil Zelle | Spannung pro Schicht |  | Einheit | Quelle
Kapazität pro Fläche NMC 811 | 4.7 | mAh/cm2 |  |  | Kapazität pro Fläche NMC 811 | 4.7 | mAh/cm2 |  |  | NCA Schicht | 3.6 | U | Korthauer
Beschichtung | 2 | beidseitig |  |  | Beschichtung | 2 | beidseitig |  |  | NMC Schicht | 3.6 | U | Korthauer
Benötigte Fläche Beschichtung Kathode gesamt | 1.276596 | m2 |  |  | Benötigte Fläche Beschichtung Kathode gesamt | 2.297872 | m2 |  |  | LFP Schicht | 3.2 | U | Korthauer
Benötigte Reale Fläche Kathode gesamt | 0.6382979 | m2 |  |  | Benötigte Reale Fläche Kathode gesamt | 1.148936 | m2
Kathode Sheet Breite | 0.3 | m |  |  | Kathode Sheet Breite | 0.15 | m |  |  | Energiegehalt pro Schicht
Kathode Sheet Länge | 0.125 | m |  |  | Kathode Sheet Länge | 0.1 | m |  |  | NCA Schicht | 8904.299 | J
Beschichtungsdicke Kathode | 6e-05 | m |  |  | Beschichtungsdicke Kathode | 6e-05 | m |  |  | NMC Schicht | 8904.299 | J
Masse Kathodenmaterial | 287.234 | g |  | 0.3278007 | Masse Kathodenmaterial | 517.0213 | g | 0.3299705 | 0.312171 | LFP Schicht | 7914.932 | J
Anzahl Kathodensheets | 17.02128 | Anzahl |  |  | Anzahl Kathodensheets | 76.59574 | Anzahl
Flächenbeladung Kathodenmaterial | 22.5 | mg/cm2 |  |  | Flächenbeladung Kathodenmaterial | 22.5 | mg/cm2
Reale Fläche Kathode | 0.6382979 | m2 |  |  | Reale Fläche Kathode | 1.148936 | m2
Dicke Kathodenableiter | 1.5e-05 | m |  |  | Dicke Kathodenableiter | 1.5e-05 | m |  |  | Wärmekapazittät pro Schicht | 1.515704 | kJ/(kg*K)
Masse Ableiterfolie Kathode | 22.02128 | g |  | 0.02513139 | Masse Ableiterfolie Kathode | 39.6383 | g | 0.02529774 | 0.02393311 | Masse pro Schicht | 9.967914 | g
Anzahl Anodensheets | 18.02128 | Anzahl |  |  | Anzahl Anodensheets | 77.59574 | Anzahl
Anode Sheet Breite | 0.305 | m |  |  | Anode Sheet Breite | 0.155 | m
Anode Sheet Länge | 0.13 | m |  |  | Anode Sheet Länge | 0.105 | m |  |  | Zellvergleich
Beschichtungsdicke Anode | 7.6e-05 | m |  |  | Beschichtungsdicke Anode | 7.6e-05 | m |  |  |  | Zelle 1 (Pouch) | Zelle 2 (prismatisch) | Einheit
Porösität Anode | 30 | % |  |  | Porösität Anode | 30 | % |  |  | Masse | 876.2459 | 1656.212 | g
Flächenbeladung Anodenmaterial | 13 | mg/cm2 |  |  | Flächenbeladung Anodenmaterial | 13 | mg/cm2 |  |  | Wärmekapazität | 1.562283 | 1.481844 | kJ/(kg*K)
Dicke Anodenableiter | 1e-05 | m |  |  | Dicke Anodenableiter | 1e-05 | m |  |  | Gespeicherte Energie | 777.6 | 1399.68 | KJ
Masse Ableiterfolie Anode | 63.59438 | g |  | 0.07257595 | Masse Ableiterfolie Anode | 112.3955 | g | 0.07173244 | 0.067863
Masse Anodenmaterial | 185.7813 | g |  | 0.2120196 | Masse Anodenmaterial | 328.3464 | g | 0.2095554 | 0.1982515
Reale Fläche Anode | 0.7145436 | m2 |  |  | Reale Fläche Anode | 1.262871 | m2
Porösität Separator | 50 | % |  |  | Porösität Separator | 50 | %
Separatordicke | 1.2e-05 | m |  |  | Separatordicke | 1.2e-05 | m
Anzahl Separatorschichten pro Stapel | 38.04255 |  |  |  | Anzahl Separatorschichten pro Stapel | 157.1915
Stapelbreite | 0.307 | m |  |  | Stapelbreite | 0.157 | m
Masse Separator | 17.20466 | g |  | 0.01963451 | Masse Separator | 29.46976 | g | 0.01880803 | 0.01779348
Stapellänge | 0.132 | m |  |  | Stapellänge | 0.107 | m
Stapeldicke | 0.00567383 | m |  |  | Stapeldicke | 0.02479723 | m
Stapelvolumen | 0.0002299263 | m3 |  |  | Stapelvolumen | 0.0004165687 | m3
Überstand Separator Stapel (Breite/Länge) | 0.002 | m |  |  | Überstand Separator Stapel (Breite/Länge) | 0.002 | m
Dicke Pouchfolie | 0.00015 | m |  |  | Dicke Gehäuse | 0.0008 | m
Zellenbreite | 0.3073 | m |  |  | Zellenbreite | 0.1586 | m
Zellenlänge | 0.1323 | m |  |  | Zellenlänge | 0.1086 | m
Zellendicke | 0.00597383 | m |  |  | Zellendicke | 0.02639723 | m
Zellenvolumen | 0.0002428708 | m3 |  |  | Zellenvolumen | 0.4546649 | m3
Überstand Pouchfolie Siegelnaht | 0.01 | m
Überstand Pouchfolie Sicherheitsabstand | 0.002 | m
Masse Pouchfolie | 22.4315055 | g |  | 0.02559955 | Masse Gehäuse | 89.34047 | g |  | 0.05394266
Masse Elektrolyt | 300 | g |  | 0.3423696 | Masse Elektrolyt | 540 | g | 0.3446359 | 0.3260453
Gesamtmasse | 876.2459 | g |  |  | Gesamtmasse | 1656.212 | g

## Stoffeigenschaften
Stoffeigenschaften der Zellkomponenten
Stand: 02.11.2020
PEM RWTH - Hendrik Löbberding und Jonas Gorsch
Material | Wärmekapazität kJ/(kg*K) | Dichte g/cm3 | Wärmeleitfähigkeit W/(m*K) | Quellen / Kommentare
Aluminium | 0.888 | 2.3 | 238 | chemie.de; PEM intern
Elektrolyt | 2.055 | 1.12 | 0.6 | Rheinfeld, A et al. (Electro-thermal modeling of large format lithium-ion pouch cells: A cell temperature dependent linear polarization expression) 2016.
Graphit | 1.437 | 1.085 | 1.04 | PEM intern
Kupfer | 0.385 | 8.9 | 398 | chemie.de; PEM intern
NMC 111 | 1.27 | 3 | 1.58 | Litarion Zelldatenblatt
NMC 811 |  | 4.7 |  | PEM intern
PE Pouchfolie | 2.1 | 0.93 | 0.35 | http://www.auer-kunststofftechnik.de/pdf/Technisch.Datenblatt%20PE%20-LD%20natur%2070093.pdf
Pouchfolie gesamt 1 |  | 1.5 |  | PEM intern 1
Pouchfolie gesamt 2 | 1.9 | 1.15 | 0.251 | Wärmeleitfähigkeit quer; Goutam, S et al. (Three-dimensional electro-thermal model of Li-ion pouch cell: Analysis and comparison of cell design factors and model assumptions) 2017. Wu, B et al. (Thermal design for the pouch-type large-format lithium-ion batteries: I. Thermo-electrical modeling and origins of temperature non-uniformity) 2014.
Separator PE | 1.978 | 0.93 | 0.34 | PEM intern